## CIS Marking Scheme Import
Skill name
Сварочные технологии - Welding
|  |  | Criteria | Mark
|  | A | Визуально-измерительный контроль | 12.2
|  | C | Разрушающие испытания | 9
|  | D | Неразрушающие испытания (РГК) | 20
|  | E | Охрана труда и техника безопасности | 2
Sub Criteria ID | Sub Criteria Name or Description | Aspect Type O = Obj S = Sub J = Judg | Aspect - Description | Judg Score | Extra Aspect Description (Obj or Subj) OR Judgement Score Description (Judg only) | Requirement or Nominal Size (Obj Only) | WSSS Section | Max Mark | Criterion A | Total Mark | 12.2
A1 | ВИК Таврового соединения №1 по ГОСТ Р ИСО 5817-2009
|  | O | Катет углового шва соответствует ТО и Чертежу? |  | Катет равен толщине св. металла. Допуск + 2мм. | yes/no | 1 | 0.4
|  | O | Выпуклость углового шва в допустимых параметрах? |  | Выпуклость соответствует фактической величине катета К/1,4 с допуском (1мм+ 0,1 ширины шва) | yes/no | 2 | 0.35
|  | O | Протяженность и глубина подреза соответствует допуску? |  | 5011-5012. макс.допустимая глубина прерывистого подреза 0,05 толщины детали, но не более 0.5 мм. Сплошной подрез любой измеряемой глубины не допустим = 0. Подрез любой протяжонности, глубиной более 0,5 мм не допустим = 0 | yes/no | 3 | 0.35
|  | O | Отсутствуют видимые поры? |  | Видимая пора 2017 или поверхностная пористость 2018. Обнаруженные с применением лупы х10. | yes/no | 4 | 0.35
|  | O | Сплавления валиков в облицовочном проходе соответствуют требованиям? |  | Допускается прогибы в контуре шва не более 0,1 величины усиления сварного шва. | yes/no | 2 | 0.35
|  | O | Сварной шов сформирован правильно? |  | Отсутствуют такие дефекты как 506. наплыв \ 509. натек | yes/no | 4 | 0.35
|  | O | Обнаружены ли на поверхностях пластин следы ожога дугой? |  | 601. Не допустимо = 0. | yes/no | 5 | 0.35
A2 | ВИК Таврового соединения №2 по ГОСТ Р ИСО 5817-2009
|  | O | Катет углового шва соответствует ТО и Чертежу? |  | Катет равен толщине св. металла. Допуск + 2мм. | yes/no | 1 | 0.4
|  | O | Выпуклость углового шва в допустимых параметрах? |  | Выпуклость соответствует фактической величине катета К/1,4 с допуском (1мм+ 0,1 ширины шва) | yes/no | 2 | 0.35
|  | O | Протяженность и глубина подреза соответствует допуску? |  | 5011-5012. макс.допустимая глубина прерывистого подреза 0,05 толщины детали, но не более 0.5 мм. Сплошной подрез любой измеряемой глубины не допустим = 0. Подрез любой протяжонности, глубиной более 0,5 мм не допустим = 0 | yes/no | 3 | 0.35
|  | O | Отсутствуют видимые поры? |  | Видимая пора 2017 или поверхностная пористость 2018. Обнаруженные с применением лупы х10. | yes/no | 4 | 0.35
|  | O | Сплавления валиков в облицовочном проходе соответствуют требованиям? |  | Допускается прогибы в контуре шва не более 0,1 величины усиления сварного шва. | yes/no | 2 | 0.35
|  | O | Сварной шов сформирован правильно? |  | Отсутствуют такие дефекты как 506. наплыв \ 509. натек | yes/no | 4 | 0.35
|  | O | Обнаружены ли на поверхностях пластин следы ожога дугой? |  | 601. Не допустимо = 0. | yes/no | 5 | 0.35
A3 | ВИК трубного образца по ГОСТ Р ИСО 5817-2009
|  | O | Протяженность и глубина подреза соответствует допуску? |  | 5011-5012. макс.допустимая глубина прерывистого подреза 0,05 толщины детали, но не более 0.5 мм. Сплошной подрез любой измеряемой глубины не допустим = 0. Подрез любой протяжонности, глубиной более 0,5 мм не допустим = 0 | yes/no | 3 | 0.4
|  | O | Разделка кромок заполнена полностью? |  | Незаполнение не допускается = 0 | yes/no | 3 | 0.2
|  | O | Выпуклость стыкового шва не превышает допустимых параметров? |  | 502. Допускается усиление 0,1мм + 0,25 ширины шва, но не более 2,5 мм. | yes/no | 3 | 0.2
|  | O | Ширина шва постоянна? |  | Допускается неравномерность не более 2 мм | yes/no | 5 | 0.4
|  | O | Обнаружены ли на поверхностях пластин следы ожога дугой? |  | 601. Не допустимо = 0. | yes/no | 4 | 0.2
|  | O | Вогнутость корня шва не превышает допустимое значение? |  | 515. Допускается вогнутость до 0,05 толщины деталей, но не более 0,5 мм. | yes/no | 6 | 0.2
|  | O | Кратерные усадочные раковины оотсутствуют? |  | 2024. Допускается до 0,5 величины усиления сварного шва. | yes/no | 4 | 0.2
|  | O | Отсутствуют видимые поры? |  | Видимая пора 2017 или поверхностная пористость 2018. Обнаруженные с применением лупы х10. | yes/no | 3 | 0.2
|  | O | Сварной шов сформирован правильно? |  | Отсутствуют такие дефекты как 506. наплыв \ 509. натек | yes/no | 5 | 0.2
|  | O | Выпуклость корня шва не превышает допустимое значение? |  | 504. Допускается до 1 мм + 0,2 ширины обратного валика, но не более 2 мм. | yes/no | 5 | 0.2
A4 | ВИК пластин, толщиной 10х100мм по ГОСТ Р ИСО 5817-2009
|  | O | Протяженность и глубина подреза соответствует допуску? |  | 5011-5012. макс.допустимая глубина прерывистого подреза 0,05 толщины детали, но не более 0.5 мм. Сплошной подрез любой измеряемой глубины не допустим = 0. Подрез любой протяжонности, глубиной более 0,5 мм не допустим = 0 | yes/no | 2 | 0.4
|  | O | Разделка кромок заполнена полностью? |  | Незаполнение не допускается = 0 | yes/no | 3 | 0.3
|  | O | Выпуклость стыкового шва не превышает допустимых параметров? |  | 502. Допускается усиление 0,1мм + 0,25 ширины шва, но не более 2,5 мм. | yes/no | 3 | 0.2
|  | O | Ширина шва постоянна? |  | Допускается неравномерность не более 2 мм | yes/no | 5 | 0.4
|  | O | Обнаружены ли на поверхностях пластин следы ожога дугой? |  | 601. Не допустимо = 0. | yes/no | 4 | 0.2
|  | O | Вогнутость корня шва не превышает допустимое значение? |  | 515. Допускается вогнутость до 0,05 толщины деталей, но не более 0,5 мм. | yes/no | 6 | 0.2
|  | O | Кратерные усадочные раковины оотсутствуют? |  | 2024. Допускается до 0,5 величины усиления сварного шва. | yes/no | 4 | 0.2
|  | O | Отсутствуют видимые поры? |  | Видимая пора 2017 или поверхностная пористость 2018. Обнаруженные с применением лупы х10. | yes/no | 3 | 0.2
|  | O | Сварной шов сформирован правильно? |  | Отсутствуют такие дефекты как 506. наплыв \ 509. натек | yes/no | 5 | 0.1
|  | O | Выпуклость корня шва не превышает допустимое значение? |  | 504. Допускается до 1 мм + 0,2 ширины обратного валика, но не более 2 мм. | yes/no | 5 | 0.2
A5 | ВИК пластин, толщиной 10х75мм по ГОСТ Р ИСО 5817-2009
|  | O | Протяженность и глубина подреза соответствует допуску? |  | 5011-5012. макс.допустимая глубина прерывистого подреза 0,05 толщины детали, но не более 0.5 мм. Сплошной подрез любой измеряемой глубины не допустим = 0. Подрез любой протяжонности, глубиной более 0,5 мм не допустим = 0 | yes/no | 2 | 0.4
|  | O | Разделка кромок заполнена полностью? |  | Незаполнение не допускается = 0 | yes/no | 3 | 0.2
|  | O | Выпуклость стыкового шва не превышает допустимых параметров? |  | 502. Допускается усиление 0,1мм + 0,25 ширины шва, но не более 5 мм. | yes/no | 3 | 0.2
|  | O | Ширина шва постоянна? |  | Допускается неравномерность не более 2 мм | yes/no | 5 | 0.4
|  | O | Обнаружены ли на поверхностях пластин следы ожога дугой? |  | 601. Не допустимо = 0. | yes/no | 4 | 0.2
|  | O | Вогнутость корня шва не превышает допустимое значение? |  | 515. Допускается вогнутость до 0,05 толщины деталей, но не более 0,5 мм. | yes/no | 2 | 0.2
|  | O | Кратерные усадочные раковины оотсутствуют? |  | 2024. Допускается до 0,5 величины усиления сварного шва. | yes/no | 4 | 0.2
|  | O | Отсутствуют видимые поры? |  | Видимая пора 2017 или поверхностная пористость 2018. Обнаруженные с применением лупы х10. | yes/no | 3 | 0.2
|  | O | Сварной шов сформирован правильно? |  | Отсутствуют такие дефекты как 506. наплыв \ 509. натек | yes/no | 5 | 0.2
|  | O | Выпуклость корня шва не превышает допустимое значение? |  | 504. Допускается до 1 мм + 0,2 ширины обратного валика, но не более 2 мм. | yes/no | 5 | 0.2
Sub Criteria ID | Sub Criteria Name or Description | Aspect Type O = Obj S = Sub J = Judg | Aspect - Description | Judg Score | Extra Aspect Description (Obj or Subj) OR Judgement Score Description (Judg only) | Requirement or Nominal Size (Obj Only) | WSSS Section | Max Mark | Criterion C | Total Mark | 9
C1 | Испытание на излом, образец №1
|  | O | Обеспечено полное сплавление корня соединения? |  | Ноль баллов, если не была проштампована стоп-точка | yes/no | 4 | 2
|  | O | Обеспечено полное сплавление между проходами? |  | 1 Дефект 2.5 мм или менее = 0.70 балла. Два дефекта 2.5 или менее = 0.40 балла. 3 или более 2.5 мм = 0 баллов | yes/no | 3 | 1.5
|  | O | На изломе отсутствуют видимые поры и включения? |  | Обнаруженные с применением лупы х10. Не допустимы = 0 | yes/no | 4 | 1
C2 | Испытание на излом, образец №2
|  | O | Обеспечено полное сплавление корня соединения? |  | Ноль баллов, если не была проштампована стоп-точка | yes/no | 4 | 2
|  | O | Обеспечено полное сплавление между проходами? |  | 1 Дефект 2.5 мм или менее = 0.70 балла. Два дефекта 2.5 или менее = 0.40 балла. 3 или более 2.5 мм = 0 баллов | yes/no | 3 | 1.5
|  | O | На изломе отсутствуют видимые поры и включения? |  | Обнаруженные с применением лупы х10. Не допустимы = 0 | yes/no | 4 | 1
Sub Criteria ID | Sub Criteria Name or Description | Aspect Type O = Obj S = Sub J = Judg | Aspect - Description | Judg Score | Extra Aspect Description (Obj or Subj) OR Judgement Score Description (Judg only) | Requirement or Nominal Size (Obj Only) | WSSS Section | Max Mark | Criterion D | Total Mark | 20
D1 | РГК образца труб
|  | O | ISO 5817 - Уровень дефектов - Класс D? |  | Класс D = 1 Балл | Yes/no | 2 | 1
|  | O | ISO 5817 - Уровень дефектов - Класс C? |  | Класс C= 2 Балл | Yes/no | 6 | 1
|  | O | ISO 5817 - Уровень дефектов - Класс B? |  | Класс B= 2 Балл | Yes/no | 4 | 2
|  | O | Нет дефектов - Класс A? |  | Класс A= 2 Балла | Yes/no | 7 | 2
D2 | РГК образца пластин 10х100мм.
|  | O | ISO 5817 - Уровень дефектов - Класс D? |  | Класс D = 1 Балл | Yes/no | 2 | 1
|  | O | ISO 5817 - Уровень дефектов - Класс C? |  | Класс C= 2 Балл | Yes/no | 4 | 2
|  | O | ISO 5817 - Уровень дефектов - Класс B? |  | Класс B= 2 Балл | Yes/no | 5 | 2
|  | O | Нет дефектов - Класс A? |  | Класс A= 2 Балла | Yes/no | 7 | 2
D3 | РГК образца пластин 10х75мм.
|  | O | ISO 5817 - Уровень дефектов - Класс D? |  | Класс D = 1 Балл | Yes/no | 2 | 1
|  | O | ISO 5817 - Уровень дефектов - Класс C? |  | Класс C= 2 Балл | Yes/no | 4 | 2
|  | O | ISO 5817 - Уровень дефектов - Класс B? |  | Класс B= 2 Балл | Yes/no | 5 | 2
|  | O | Нет дефектов - Класс A? |  | Класс A= 2 Балла | Yes/no | 7 | 2
Sub Criteria ID | Sub Criteria Name or Description | Aspect Type O = Obj S = Sub J = Judg | Aspect - Description | Judg Score | Extra Aspect Description (Obj or Subj) OR Judgement Score Description (Judg only) | Requirement or Nominal Size (Obj Only) | WSSS Section | Max Mark | Criterion E | Total Mark | 2
E1 | Охрана труда и техника безопасности
|  | O | Соблюдение правил работы с электрооборудованием |  |  | Yes/no | 1 | 0.5
|  | O | Соблюдение правил работы с газовыми баллонами и газовым оборудованием |  |  | Yes/no | 1 | 0.5
|  | O | Соблюдение правил организации рабочего места |  |  | Yes/no | 1 | 0.5
|  | O | Использование необходимых СИЗ при выполнении задания |  |  | Yes/no | 1 | 0.5
[9 empty] | Competition | Total Mark | 43.2
Note on D2: Enter Skill Name Here

## Sheet2
A4 landscape spreadsheet v1.1

## Sheet3
A4 landscape spreadsheet v1.1